## Sheet1
2022年农资产品质量监督抽查结果汇总表
序号 | 产品名称 | 所在县市 | 企业名称 | 规格型号 | 生产日期/批次 | 检验结果 | 不合格项目
1 | 聚乙烯吹塑农用地面覆盖薄膜 | 伊宁市 | 伊宁市魏小红塑料制品批发部 | (700×0.010)mm | 2021-12-20 | 不合格 | 厚度、拉伸负荷
2 | 聚乙烯吹塑农用地面覆盖薄膜 | 伊宁市 | 伊宁市周新平土产日杂百货商店 | (900×0.010)mm | 2021-06-10 | 合格
3 | 单翼迷宫式滴灌带 | 霍城县 | 霍城县增产塑料制品加工厂 | MGD16×0.16×200-3.2-1.0 | 2022-04-03 | 合格
4 | 单翼迷宫式滴灌带 | 巩留县 | 伊犁峰淋节水灌溉材料有限公司 | MGD16×0.18×200-3.8-1.0 | 2022-03-06 | 合格
5 | 单翼迷宫式滴灌带 | 察布查尔县 | 伊犁水林节水科技有限公司 | MGD16×0.18×200-3.6-1.0 | 2022-04-05 | 不合格 | 耐拉拔性能
6 | 单翼迷宫式滴灌带 | 霍城县 | 霍城县清水河镇新鹏塑料制品厂 | MGD16×0.18×200-3.0-1.0 | 2022-04-03 | 不合格 | 耐拉拔性能、氧化诱导时间
7 | 复合肥料 | 伊宁县 | 伊宁县农愿农资有限公司 | 40kg/袋 | 2021-12-20 | 合格
8 | 复合肥料 | 伊宁县 | 伊宁县禾惠农资经销部 | 40kg/袋 | 2020-03-25 | 合格
9 | 复合肥料 | 伊宁县 | 伊宁县禾惠农资经销部 | 40kg/袋 | 2021-08-20 | 合格
10 | 复合肥料 | 察布查尔县 | 察布查尔锡伯自治县伊辉农资店 | 40kg/袋 | 2022-03-31 | 合格
11 | 复合肥料 | 察布查尔县 | 察布查尔锡伯自治县农博农资经销部 | 40kg/袋 | 2021-09-12 | 合格
12 | 复合肥料（水稻专用肥） | 察布查尔县 | 察布查尔锡伯自治县成诚经销部 | 40kg/袋 | 2022-03-31 | 合格
13 | 复合肥料 | 察布查尔县 | 察布查尔锡伯自治县忠森农资经销部 | 40kg/袋 | 2022-02-25 | 合格
14 | 硫氨氮肥 | 伊宁县 | 伊宁县瑞农化肥种子店 | 40kg/袋 | 2022-01-16 | 合格
15 | 有机肥料 | 察布查尔县 | 察布查尔锡伯自治县创锦华盛生物肥业有限公司 | 40kg/袋 | 2022-03-20 | 合格
16 | 有机无机复混肥料 | 察布查尔县 | 察布查尔锡伯自治县润农康农资经销部 | 40kg/袋 | 2021-03-02 | 不合格 | 酸碱度
17 | 复合肥料 | 察布查尔县 | 察布查尔锡伯自治县润农康农资经销部 | 40kg/袋 | 2022-02-12 | 合格
18 | 复合肥料 | 伊宁县 | 伊宁县巴依托海镇天恩农资店 | 40kg/袋 | 2022-02-06 | 合格
19 | 复合肥料 | 伊宁县 | 伊宁县喀什乡玛尼农资经销店 | 40kg/袋 | 2021-01-20 | 合格
20 | 复合肥料 | 伊宁县 | 伊宁县萨木于孜泽源澜海红杏农化技术服务部 | 40kg/袋 | 202202110130 | 合格
21 | 复合肥料 | 伊宁县 | 伊宁县佳农农资经销部 | 40kg/袋 | 2021-11-12 | 合格